## 需求调研目录
需求调研目录
序号 | 通用名 | 技术要求 | 计价单位 | 单价最高限价（元）
1 | 硫酸钙人工骨 | 1、组成：硫酸钙粉剂，固化液，配套工具：搅拌勺、刮板、多孔板模具，三环注射器及注射管。 2、材质：硫酸钙粉剂：CaSO4.1/2H20, 固化液：灭菌注射用水，搅拌勺和刮板：聚苯乙烯,多孔板模具：热塑性弹性体, 注射器：医用级高分子材料，注射管：聚丙烯。 3、粉剂为白色粉末，无其他颜色异物，全部通过80目筛。 纯度以干基计，含CaSO4≥98.0%。 4、固化时间：将1g粉剂与0.3ml固化液搅拌均匀后，固化时间≤15分钟。固化过程中最高温度≤43℃。固化后的抗压强度应≥10MPa；孔隙率应为10%~40%。 5、消毒要求：灭菌. 6、适用：不影响骨结构稳定性的四肢非承重骨缺损的填充。 7、规格型号：粉剂：10cc，水剂：4.5ml/盒。 | 盒 | 3500元/盒